## Лист1
Смеси асфальтобетонные дорожные горячие мелкозернистые ГОСТ 9128-2013 Смеси асфальтобетонные, полимерасфальтобетонные, асфальтобетон, полимерасфальтобетон для автомобильных дорог и аэродромов | Смеси асфальтобетонные дорожные горячие мелкозернистые, Российская Федерация | Содержание минеральных материалов | От 93,5 | 94 | % | Товар Сертифицирован
|  | Температура смеси при отгрузке | От 140 | 150 | °С
|  | Содержание смеси песка и минерального порошка в асфальтобетоне | До 55 | 45 | %
|  | Вид песка, применяемого при изготовлении асфальтобетона | Природный; из отсевов дробления | природный
|  | Марка порошка, входящего в состав смеси | МП-1 (неактивированный); МП-2 | МП-2
|  | Марка щебня, применяемого при изготовлении асфальтобетона | Не более 1200 | 1000
|  | Вид щебня, применяемого при приготовлении асфальтобетонной смеси | Щебень из изверженных горных пород; щебень из метаморфических горных пород | Щебень из изверженных горных пород
|  | Тип асфальтобетонной смеси | Щебеночная | Щебеночная
|  | Температура укладывания | От 110 | 120 | °С
|  | Наибольший размер минеральных зерен | До 20 | 15 | мм
|  | Наличие ПАВ | Должны отсутствовать | Отсутствуют
|  | Остаточная пористость | Менее 5,0 | 3,0 | %
|  | Содержание щебня в асфальтобетоне | До 50 | 49 | %
|  | Марка | II | II
|  | Тип смеси | Б | Б
|  | Зерновой состав | Непрерывный; прерывистый | прерывистый
|  | Количество зерен в зерновом составе минеральной части |  |  | % по массе
|  | не более 20 мм | не более 100 | 100 | % по массе
|  | не более 15 мм | не более 100 | 100 | % по массе
|  | не более 10 мм | не более 100 | 100 | % по массе
|  | не более 5 мм | Не более 60 | 60 | % по массе
|  | не более 2,5 мм | Не более 80 | 48 | % по массе
|  | не более 1,25 мм | Не более 60 | 34 | % по массе
|  | не более 0,315 мм | Не более 34 | 22 | % по массе
|  | не более 0,16 мм | Не более 20 | 16 | % по массе
|  | не более 0,63 мм | Не менее 20 | 28 | % по массе
|  | не более 0,071 мм | Не более 12 | 12 | % по массе
|  | Предел прочности при сжатии, при температуре 50 °С | не менее 1,0 | 1 | МПа
|  | Предел прочности при сжатии, при температуре 0 °С | Менее 12,0 | 10 | МПа
|  | Предел прочности при сжатии, при температуре 20 °С | Не менее 2,2 | 2.2 | МПа
|  | Водостойкость | Не менее 0,85 | 0.85
|  | Водостойкость при длительном водонасыщении | не менее 0,75 | 0.75
|  | Водонасыщение образцов, отформованных из смеси | Не более 4,0 | 4 | % по объему
|  | Водонасыщение образцов из переформованных вырубок и кернов | Не менее 1,0 | 1 | % по объему
|  | Водонасыщение для вырубок и кернов готового покрытия | Менее 4,5 | 4 | % по объему
|  | Пористость минеральной части | До 19 | 17 | %
|  | Глубина проникания иглы в битум при 25 °С | От 61 до 130 | 91-130 | 0,1 мм
|  | Марка битума, применяемого при изготовлении асфальтобетона | БНД90/130; БНД 60/90 | БНД 90/130
|  | Средневзвешенное содержание зерен пластинчатой(лещадной) и игловатой формы в щебне | Не более 25 | 25 | % по массе
|  | Фракция щебня,входящего в состав минеральной части | От 5 до 10 мм; свыше 10 до 20 мм | 10-20 | мм
|  | Марка щебня, применяемого при приготовлении асфальтобетонной смеси | от И1 до И3 | И1-И3
|  | Морозостойкость щебня, применяемого при приготовлении асфальтобетонной смеси | не менее F50 | F50
|  | Марка прочности песка из отсевов дробления горных пород, применяемого при приготовлении асфальтобетонной смеси | не менее 600 | 600
|  | Содержание в песке глинистых частиц, определяемое методом набухания | Не более 0,5 | 0.5 | %
|  | Сдвигоустойчивость по сцеплению при сдвиге при температуре 50 °С | Более 0,35 | 0.36 | Мпа
|  | Сдвигоустойчивость по коэффициенту внутреннего трения | Не менее 0,81 | 0.81
|  | Трещиностойкость по пределу прочности на растяжение при расколе при температуре 0 °С и скорости деформирования 50мм/мин | Не более 6,5 | 6 | МПа
|  | Содержание битума в асфальтобетоне | От 5,0 до 6,5 | 5,0-6,5 | %